## Sheet1
Masă pentru manipulație 3 rafturi
Cod | M300002
Descriere | Masă specializată din inox pentru instrumente chirurgicale, medicamente și echipamente
Parametru |  | Specificație
Structura carcasei |  | oțel cu acoperire pulbere, min. 1.5mm
Rafturi |  | 3 unități, cu mărginele ridicate
|  | oțel inoxidabil satin, AISI 304, grosimea minim 0.8 mm | Informație adițională
|  | sarcina suportată de rafturi: minim 25 Kg | 4 000 lei cu TVA
Protecția suprafeței |  | un strat de protecție realizat prin pasivare chimică, (conform standardului ASTM A967), pentru a asigura rezistența sporită la coroziune
Mâner pentru transportare |  | da
Rotile de cauciuc pivotante |  | 4 rotile, min. 2 cu frână
diametru minim 50 mm
Rezisten la uzură și substanțe pentru dezinfectare chimică |  | da
Dimensiuni |  | 70 x 45 x 85 cm, ±10 cm
Termenul de garanție |  | minim 4 ani echivalent la 48 luni